## Adaptado (código)
Cimento | Escoria_miuda | Escoria_grauda | Agregado_miudo | Agregado_graudo | Agua/cimento | Agua | Teor_argamassa | Aditivo | Adicoes_pozolanicas | Adicoes_cimenticias | Filler | Idade | Resistencia
310 | 1376.4 | 1171.86 | 0 | 0 | 0.615 | 190.65 | 54.03137 | 0.25 | 0 | 0 | 0 | 28 | 22.19048
310 | 1361.16 | 1161.31 | 0 | 0 | 0.6510323 | 201.82 | 53.97964 | 0.7 | 0 | 15.51 | 0 | 28 | 23.49206
310 | 1345.25 | 1150.26 | 0 | 0 | 0.6677097 | 206.99 | 53.92528 | 0.7 | 0 | 23.86 | 0 | 28 | 29.84127
310 | 1330.8 | 1140.21 | 0 | 0 | 0.6885806 | 213.46 | 53.87519 | 0.3 | 0 | 34.29 | 0 | 28 | 22.34921
310 | 1281.23 | 1105.77 | 0 | 0 | 0.7390323 | 229.1 | 53.69472 | 0.25 | 0 | 60 | 0 | 28 | 19.74603
450 | 1224.77 | 1163.83 | 0 | 0 | 0.44 | 198 | 51.29603 | 0.35 | 0 | 0 | 0 | 28 | 41.61905
450 | 1180.44 | 1133.02 | 0 | 0 | 0.4620222 | 207.91 | 51.04603 | 0.48 | 0 | 22.52 | 0 | 28 | 36.22222
450 | 1162.65 | 1120.65 | 0 | 0 | 0.4738667 | 213.24 | 50.94121 | 0.58 | 0 | 34.64 | 0 | 28 | 32.85714
450 | 1147.78 | 1110.32 | 0 | 0 | 0.4886667 | 219.9 | 50.85122 | 0.33 | 0 | 49.77 | 0 | 28 | 37.26984
450 | 1090.43 | 1070.47 | 0 | 0 | 0.5258222 | 236.62 | 50.48476 | 0.2 | 0 | 87.1 | 0 | 28 | 28.92063
310 | 936.65 | 866.31 | 0 | 0 | 0.615 | 190.65 | 51.97732 | 0.4 | 0 | 0 | 0 | 28 | 14.06349
310 | 930.06 | 861.74 | 0 | 0 | 0.6510323 | 201.82 | 51.93329 | 0.9 | 0 | 15.51 | 0 | 28 | 13.61905
310 | 919.64 | 854.49 | 0 | 0 | 0.6677097 | 206.99 | 51.86324 | 0.6 | 0 | 23.86 | 0 | 28 | 15.42857
310 | 908.85 | 846.99 | 0 | 0 | 0.6885806 | 213.46 | 51.78901 | 0.35 | 0 | 34.29 | 0 | 28 | 12.85714
310 | 874.09 | 822.85 | 0 | 0 | 0.74 | 229.4 | 51.53833 | 0.15 | 0 | 60 | 0 | 28 | 11.90476
450 | 818 | 881.36 | 0 | 0 | 0.44 | 198 | 48.16627 | 0.58 | 0 | 0 | 0 | 28 | 28.85714
450 | 788.56 | 860.69 | 0 | 0 | 0.46 | 207 | 47.84487 | 0.45 | 0 | 22.52 | 0 | 28 | 28.7619
450 | 774.49 | 850.91 | 0 | 0 | 0.4738667 | 213.24 | 47.68138 | 0.45 | 0 | 34.64 | 0 | 28 | 28.47619
450 | 764.4 | 843.9 | 0 | 0 | 0.4886667 | 219.9 | 47.56105 | 0.2 | 0 | 49.77 | 0 | 28 | 23.33333
450 | 723.78 | 815.67 | 0 | 0 | 0.5251556 | 236.32 | 47.04989 | 0.05 | 0 | 87.1 | 0 | 28 | 24.06349

## Dissertação
# | Cimento [kg/m³] | Escória de aciaria na fração miúda [kg/m³] | Escória de aciaria na fração graúda [kg/m³] | Agregado miúdo [kg/m³] | Agregado graúdo [kg/m³] | Fator a/c | Consumo de água [L/m³] | Teor de Argamassa (%) | Aditivo (%) | Adições Pozolânicas [kg/m³] | Adições cimentícias [kg/m³] | Filler [kg/m³] | Idade [dias] | Resistência à compressão [Mpa] | Resistência à compressão convertida [Mpa]
1 | 310 | 1376.4 | 1171.86 | 0 | 0 | 0.615 | 190.65 | 54.03137 | 0.25 | 0 | 0 | 0 | 28 | 23.3 | 22.19048
2 | 310 | 1361.16 | 1161.31 | 0 | 0 | 0.6510323 | 201.82 | 53.97964 | 0.7 | 0 | 15.51 | 0 | 28 | 24.66667 | 23.49206
3 | 310 | 1345.25 | 1150.26 | 0 | 0 | 0.6677097 | 206.99 | 53.92528 | 0.7 | 0 | 23.86 | 0 | 28 | 31.33333 | 29.84127
4 | 310 | 1330.8 | 1140.21 | 0 | 0 | 0.6885806 | 213.46 | 53.87519 | 0.3 | 0 | 34.29 | 0 | 28 | 23.46667 | 22.34921
5 | 310 | 1281.23 | 1105.77 | 0 | 0 | 0.7390323 | 229.1 | 53.69472 | 0.25 | 0 | 60 | 0 | 28 | 20.73333 | 19.74603
6 | 450 | 1224.77 | 1163.83 | 0 | 0 | 0.44 | 198 | 51.29603 | 0.35 | 0 | 0 | 0 | 28 | 43.7 | 41.61905
7 | 450 | 1180.44 | 1133.02 | 0 | 0 | 0.4620222 | 207.91 | 51.04603 | 0.48 | 0 | 22.52 | 0 | 28 | 38.03333 | 36.22222
8 | 450 | 1162.65 | 1120.65 | 0 | 0 | 0.4738667 | 213.24 | 50.94121 | 0.58 | 0 | 34.64 | 0 | 28 | 34.5 | 32.85714
9 | 450 | 1147.78 | 1110.32 | 0 | 0 | 0.4886667 | 219.9 | 50.85122 | 0.33 | 0 | 49.77 | 0 | 28 | 39.13333 | 37.26984
10 | 450 | 1090.43 | 1070.47 | 0 | 0 | 0.5258222 | 236.62 | 50.48476 | 0.2 | 0 | 87.1 | 0 | 28 | 30.36667 | 28.92063
11 | 310 | 936.65 | 866.31 | 0 | 0 | 0.615 | 190.65 | 51.97732 | 0.4 | 0 | 0 | 0 | 28 | 14.76667 | 14.06349
12 | 310 | 930.06 | 861.74 | 0 | 0 | 0.6510323 | 201.82 | 51.93329 | 0.9 | 0 | 15.51 | 0 | 28 | 14.3 | 13.61905
13 | 310 | 919.64 | 854.49 | 0 | 0 | 0.6677097 | 206.99 | 51.86324 | 0.6 | 0 | 23.86 | 0 | 28 | 16.2 | 15.42857
14 | 310 | 908.85 | 846.99 | 0 | 0 | 0.6885806 | 213.46 | 51.78901 | 0.35 | 0 | 34.29 | 0 | 28 | 13.5 | 12.85714
15 | 310 | 874.09 | 822.85 | 0 | 0 | 0.74 | 229.4 | 51.53833 | 0.15 | 0 | 60 | 0 | 28 | 12.5 | 11.90476
16 | 450 | 818 | 881.36 | 0 | 0 | 0.44 | 198 | 48.16627 | 0.58 | 0 | 0 | 0 | 28 | 30.3 | 28.85714
17 | 450 | 788.56 | 860.69 | 0 | 0 | 0.46 | 207 | 47.84487 | 0.45 | 0 | 22.52 | 0 | 28 | 30.2 | 28.7619
18 | 450 | 774.49 | 850.91 | 0 | 0 | 0.4738667 | 213.24 | 47.68138 | 0.45 | 0 | 34.64 | 0 | 28 | 29.9 | 28.47619
19 | 450 | 764.4 | 843.9 | 0 | 0 | 0.4886667 | 219.9 | 47.56105 | 0.2 | 0 | 49.77 | 0 | 28 | 24.5 | 23.33333
20 | 450 | 723.78 | 815.67 | 0 | 0 | 0.5251556 | 236.32 | 47.04989 | 0.05 | 0 | 87.1 | 0 | 28 | 25.26667 | 24.06349